## Sayfa1
S. NO | STOK NUMARASI | MALZEMENİN ADI | MUAYENE SÜRESİ | TEKNİK ŞARTNAME | ANA MALZEME | AÇIKLAMALAR
1 | 9535002290624 | ALİMİNYUM LEVHA 1219x3660x 0,8 mm |  | 202-0000-9515-011-000-Ç |  | TS EN 485-1'E UYGUN ALÜMİNYUM ALAŞIMI LEVHA; MALZEME CİNSİ: TS EN 573-3'E GÖRE AW1100 TEMPER DURUMU: TS EN 515'E UYGUN H 14; ŞEKİL VE BOYUT TOLERANSI TS EN 485-4'E UYGUN ÖLÇÜ: 0,80 x 1200 x 2400 MM
2 | 9535270079919 | LEVHA, ALÜMİNYUM: AL-5083; 1250X2500. 5 MM. |  | 202-0000-9515-011-000-Ç |  | TS EN 485-1'E UYGUN ALÜMİNYUM ALAŞIMI SAC; MALZEME: ALAŞIM TS EN 573-3'E GÖRE EN AW - 5083 VEYA EN AW 5086; TEMPER DURUMU: TS EN 515'E UYGUN H 131 VEYA H111; ŞEKİL VE BOYUT TOLERANSI TS EN 485-4'E UYGUN ÖLÇÜ: 5,00 x 1250 x 2500 MM
3 | 9535270111069 | LEVHA, ALÜMİNYUM, 1 X1000X2000 MM ETİ AL-20 |  | 202-0000-9515-011-000-Ç |  | TS EN 485-1'E UYGUN ALÜMİNYUM ALAŞIMI PLAKA; MALZEME CİNSİ:TS EN 573-3'E GÖRE EN AW 2011 VEYA 2014 VEYA 2017 VEYA 2024 ISIL İŞLEM: TS EN 515'E UYGUN T6 TEMPER TOLERANSI TS EN 485-4'E UYGUN ÖLÇÜ: 1x 1000x 2000 MM | 10x1000x2000 yazılıydı
4 | 9535270116275 | LEVHA:AL-5086, 27MM |  | 202-0000-9515-011-000-Ç |  | TS EN 485-1'E UYGUN ALÜMİNYUM ALAŞIMI PLAKA; MALZEME CİNSİ: TS EN 573-3'E GÖRE EN AW 5754, 5083, 5086; ISIL İŞLEM: TS EN 515 MADDE 5'E UYGUN H 131 VEYA H111 TEMPER TOLERANSI TS EN 485-4'E UYGUN ÖLÇÜ: 27,00 x 1000x 2000 MM
5 | 9535270116278 | LEVHA, ALÜMİNYUM: AL-5086, 13 MM. |  | 202-0000-9515-011-000-Ç |  | TS EN 485-1'E UYGUN ALÜMİNYUM ALAŞIMI LEVHA; MALZEME CİNSİ: TS EN 573-3'E GÖRE AW5052, AW5083, AW5086 VEYA AW5754 ISIL İŞLEM: TS EN 515 MADDE 5'E UYGUN H 131 VEYA H111 TEMPER TOLERANSI TS EN 485-4'E UYGUN ÖLÇÜ: 13,00 x 1000x 2000 MM
6 | 9535270116282 | ALİMİNYUM LEVHA 6,5X1200X2400 MM |  | 202-0000-9515-011-000-Ç |  | TS EN 485-1'E UYGUN ALÜMİNYUM ALAŞIMI PLAKA; ALÜMİNYUM ALAŞIMI LEVHA; MALZEME CİNSİ: TS EN 573-3'E GÖRE AA5052, AA5083, AA5086 VEYA AA5754 ISIL İŞLEM: TS EN 515 MADDE 5'E UYGUN H 131 VEYA H111 TEMPER TOLERANSI TS EN 485-4'E UYGUN ÖLÇÜ: 6,50 x 1200x 2400 MM
7 | 9535270156015 | ALÜMİNYUM LEVHA SAC 1,8xETİAL-52 |  | 202-0000-9515-011-000-Ç |  | TS EN 485-1'E UYGUN ALÜMİNYUM ALAŞIMI SAC; MALZEME CİNSİ: TS EN 573-3'E GÖREEN AW 5754, 5083, 5086; SIL İŞLEM: TS EN 515 MADDE 5'E UYGUN H 131 VEYA H111 TEMPER TOLERANSI TS EN 485-4'E UYGUN ÖLÇÜ: 1,80 x 1000x 2000 MM
8 | 9530270156143 | LAMA, ALÜMİNYUM, 25X50 MM ETİAL 2014 (T6) |  | HKTŞ-F3-631/5 |  | Tip4 Malzeme cinsi:Çizelge-3 'e göre EN AW-2014 Isıl işlem TS EN 515'e göre T6 Temper Ölçüsü: 25,00 X 50,00 MM
9 | 9530270156171 | KARE ALİMİNYUM ÇUBUK 32 mm 2014-T6 |  | HKTŞ-F3-631/5 |  | Tip3 Malzeme cinsi:Çizelge-3 'e göre EN AW-2014 Isıl işlem TS EN 515'e göre T6 Temper Ölçüsü: 32,00 X 32,00 MM
10 | 9530270156195 | ALÜMİNYUM ÇUBUK 12MM.Q |  | HKTŞ-F3-631/5 |  | Tip2 Malzeme cinsi:Çizelge-3 'e göre EN AW-2014 Isıl işlem TS EN 515'e göre T6 Temper Ölçüsü: 12,00 MM
11 | 9530270156214 | ALÜMİNYUM ÇUBUK, YUVARLAK: 20MM. ETIAL24 |  | HKTŞ-F3-631/5 |  | Tip2 Malzeme cinsi:Çizelge-3 'e göre EN AW 2024 sıl işlem TS EN 515'e göre T6 Temper Ölçüsü: 20,00 MM
12 | 9530270194811 | ÇUBUK: ALÜMİNYUM, 26MM AL-5083 |  | HKTŞ-F3-631/5 |  | Tip2 Malzeme cinsi: Çizelge-4 'e göre 5083 sıl işlem TS EN 515'e göre H 131 Temper Ölçüsü: 26,00 MM
13 | 9650270194812 | KÜLÇE ALÜMİNYUM |  | 8ABMK-A-33 A |  | TİP-4
14 | 9650270194814 | ETİAL 171-2 AL.KÜLÇE |  | 8ABMK-A-33 A |  | TİP-7
15 | 9530270194817 | ALİMİNYUM 5086 Ø 20 MM |  | HKTŞ-F3-631/5 |  | Tip2 Malzeme cinsi:Çizelge-4 'e göre 5086 sıl işlem TS EN 515'e göre H 131 VEYA H111 Temper Ölçüsü: 20,00 MM
16 | 4710270196113 | BORU, ALÜMİNYUM, Q-25 MM, EK:3 MM |  | HKTŞ-F3-631/5 |  | Tip6 Malzeme cinsi: Çizelge-3 'e göre EN AW 6061 sıl işlem TS EN 515'e göre T6 Temper Ölçüsü: Dış çap 25,00 MM, Et kalınlığı 3,00 MM
17 | 9535KK0089211 | ALİMİNYUM LEVHA 3MM.ETİAL-60 |  | 202-0000-9515-011-000-Ç |  | TS EN 485-1'E UYGUN Al ALAŞIMI LEVHA; MALZEME CİNSİ: TS EN 573-3'E GÖRE AW 6061 TEMPER DURUMU: TS EN 515'E UYGUN T 6 ŞEKİL VE BOYUT TOLERANSI TS EN 485-4'E UYGUN MALZEME ÖLÇÜSÜ: 3x1200x2400 MM;
18 | 9535KK0351431 | ALÜMİNYUM LEVHA,DELİKLİ 2X1000X2000mm |  | 202-0000-9515-011-000-Ç |  | TS EN 485-1'E UYGUN Al ALAŞIMI ALÜMİNYUM ALAŞIMI DELİKLİ LEVHA; KALINLIK: 2,00 MM; DELİK ÇAPI: 5,00 MM MALZEME CİNSİ: TS EN 573-3'E GÖRE EN AW 5052 VEYA 5754 VEYA 5083 VEYA 5086; TEMPER DURUMU: TS EN 515'E UYGUN H 131 VEYA H111;
19 | 4710KK0393849 | ALÜMİNYUM BORU, 63,5X2 mm |  | HKTŞ-F3-631/5 |  | Tip6 ALÜMİNYUM DİKİŞSİZ BORU; ET KALINLIĞI: 1,5 MM; DIŞ ÇAPI: 20,00 MM; Çizelge 3'e göre MALZEME: E60-E65 KALİTE ISIL İŞLEM: TS EN 515'e göre T6 Temper
20 | 9535270116292 | LEVHA ALİMÜNYUM 1,2X1000X2000 MM AL-5086 |  | 202-0000-9515-011-000-Ç |  | TS EN 485-1'E UYGUN Al ALAŞIMI LEVHA; MALZEME CİNSİ: TS EN 573-3'E GÖRE AW 5086 TEMPER DURUMU: TS EN 515'E UYGUN H 131 VEYA H111; MALZEME ÖLÇÜSÜ: 1,2x1000x2000 MM; TOLERANSI TS EN 485-4'E UYGUN MALZEME
21 | 9535270191928 | ALİMİN.LEVHA AL-5083 |  | 202-0000-9515-011-000-Ç |  | TS EN 485-1'E UYGUN Al ALAŞIMI LEVHA; MALZEME CİNSİ: TS EN 573-3'E GÖRE Al 5083 TEMPER DURUMU: TS EN 515'E UYGUN H 131 VEYA H111; MALZEME ÖLÇÜSÜ: 7x1000x2000 MM; TOLERANSI TS EN 485-4'E UYGUN MALZEME
22 | 9535KK0007770 | SAC LEVHA, METAL |  | 202-0000-9515-011-000-Ç |  | TS EN 485-1'E UYGUN Al ALAŞIMI LEVHA; MALZEME CİNSİ: TS EN 573-3'E GÖRE AW 5052 TEMPER DURUMU: TS EN 515'E UYGUN H 131 VEYA H111; BAKLAVA KABARTMA DESENLİ MALZEME ÖLÇÜSÜ: 4x1000x2000 MM; TOLERANSI TS EN 485-4'E UYGUN MALZEME
23 | 9530KK0528706 | 12 MM ALEMİNYUM ÇUBUK, AL6061 |  | HKTŞ-F3-631/5 |  | Tip2 Malzeme cinsi:Çizelge-3 'e göre EN AW 6061 Isıl işlem TS EN 515'e göre T6 Temper Ölçüsü: 12,00 MM
24 | 9650270191937 | KÜLÇE, ALÜMİNYUM ALAŞIM60X170X400MM ETIAL-140 |  | 8ABMK-A-33 A |  | TİP-4
25 | 9530270194412 | ÇUBUK, YUV.ALÜMİNYUM, 80MM AL-5086 |  | HKTŞ-F3-631/5 |  | Tip2 Çizelge 4'e göre malzeme cinsi: 5086 TEMPER DURUMU: TS EN 515'E UYGUN H 131 VEYA H111 Ölçüsü: 80mm
26 | 9530270195790 | ÇUBUK ALÜMİNYUM, Ø 50 MM AL 2024 |  | HKTŞ-F3-631/5 |  | Tip2 ALÜMİNYUM ALAŞIMI DAİRESEL KESİTLİ ÇUBUK; DIŞ KESİT ÇAPI: 50 MM; Çizelge 3'e göre MALZEME CİNSİ: EN AW 2014~2024 (EtiAl-21~24); ISIL İŞLEM: TS EN 515'e göre T6 Temper
27 | 9535KK0049419 | SAC LEVHA, ALÜMİNYUM: AL-5754; 6 MM. |  | 202-0000-9515-011-000-Ç |  | TS EN 485-1'E UYGUN ALÜMİNYUM ALAŞIMI LEVHA MALZEME CİNSİ: TS EN 573-3'E GÖRE AW 5754 TEMPER DURUMU: TS EN 515'E UYGUN H 131 VEYA H111; TOLERANSI TS EN 485-4'E UYGUN ÖLÇÜ: 6,00 x 1000 x 2000 MM
28 | 4710KK0006211 | 20X1,5X4000 MM. ALÜMİNYUM BORU |  | HKTŞ-F3-631/5 |  | Tip6 ET KALINLIĞI: 1,5 MM; DIŞ ÇAPI: 20,00 MM; Çizelge 3'e göre MALZEME: EN AW 6061 ISIL İŞLEM: TS EN 515 MADDE 5'E UYGUN T6
Mehmet Cansın KURT
Mak.Müh..
İmlt.Prj.Etüt Ks.
Müşerref UZUNOĞLU
Mak.Y.Müh.
İmlt.Prj.Etüt Ks.
Mehmet Cansın KURT
Mak.Müh.
İmlt.Prj.Etüt Ks.
Gamze AYDIN
Mak.Müh.
Etüt Prj.Böl.A.Vek.