## D.TEMİN-1
S/N | MALZEME ADI | DB | İHTİYAÇ MİKTARI | ALIMA ESAS KARAKTERİSTİK ÖZELLİKLER | TESLİM ŞEKLİ | TESLİM YERİ
[6 empty] | GÖLCÜK TERSANESİ KOMUTANLIĞI | İSTANBUL TERSANESİ KOMUTANLIĞI
1 | MANGANEZ METALIK | KG | 250,00 | MALZEME İSMİ: METALIK MANGANEZ ÖZEL HUSUSLAR: MIN 1,5 MM KALINLIGINDA KATOT YAPRAKLARI HALİNDE MALZEME : - Mn %98.5 MIN - S %0.022 MAX - C %0.013 MAX - P %0.003 - FE+SE+Sİ %0.07 MAX STANDART NO: TS 10169 | 250 KG LIK VARİLLERDE | 250,00 | -
2 | KUM SILIKA BEYAZ AFS 43-47 | KG | 155.000,00 | MALZEME İSMİ: BEYAZ DÖKÜM KUMU AFS 43-47 GENEL KAREKTERİSTİK ÖZELLİKLER: - KURU KUM - SILIS KUMU ELEK BOYUTU AFS 43-47 - KIL EN COK %0,20 - RUTUBET EN COK %0,5 - ELEK BOYUTU DAGILIMI: // 355-500 MİKRON %10-35 // 250-355 MİKRON %30-50 // 180-250 MİKRON %15-30 // 125-180 MİKRON %1-6 // 90-125 MİKRON EN COK 1,5 // 0-90 MİKRON EN COK % 0,3 | 1000 KG ÇUVALLARDA | 155.000,00 | -
3 | BILYE RASPALAMA CELIK TIP S550 | KG | 250,00 | MALZEME İSMİ: YUKSEK KARBONLU CELIK DOKUM GENEL KAREKTERİSTİK ÖZELLİKLERİ: - TIP:TS EN ISO 11124 M/HCS/S550 - SERTLIK: 390 - 530 HV - ELEK GOZ ACIKLIGI: 1,41 MM.DE ELEK USTU KALAN MINIMUM % 85 | 25 KG LIK TORBALAR HALİNDE | 250,00 | -
4 | FILTRE SERAMIK KOPUK 75x75x22 | AD | 700,00 | MALZEME İSMİ: FILTRE SERAMIK KOPUK GENEL KAREKTERİSTİK ÖZELLİKLERİ: - MLZ: SILISYUM KARBUR (SIC) ESASLI - EBAT:75X75X22 MM - BIRIM ALANDAKI GOZENEK MIKTARI:PPI 10 - SEKIL:KARE - METAL DOKUM ISLERI ICIN | UYGUN KARTON KUTULARDA | 650,00 | 50,00
5 | FILTRE SERAMIKKOPUK 100x100x22 | AD | 250,00 | MALZEME İSMİ: FILTRE SERAMIK KOPUK GENEL KAREKTERİSTİK ÖZELLİKLERİ: - MLZ: SILISYUM KARBUR (SIC) ESASLI - EBAT:100X100X22 MM - BIRIM ALANDAKI GOZENEK MIKTARI:PPI 10 - SEKIL: KARE - METAL DOKUM ISLERI ICIN | UYGUN KARTON KUTULARDA | 150,00 | 100,00
6 | GOMLEK BESLEYICI DOKUM 0,40 DM3 | AD | 100,00 | MALZEME İSMİ: BESLEYICI GOMLEK DOKUM GENEL KAREKTERİSTİK ÖZELLİKLERİ: - DUZ SILINDIR GOMLEK - EBATLAR: 150 MM IC CAP:60 MM DIS CAP:86 MM - HACIM: 0,40 DM3 - SEKILLENDIRILMIS BESLEYICI YUKSEK EGZOTERMIK KARAKTERLI BESLEYICI GOMLEK | PALET ÜZERİNDE ABALAJLI | 100,00 | -
7 | GOMLEK BESLEYICI DOKUM 0,18 DM3 | AD | 100,00 | MALZEME İSMİ: BESLEYICI GOMLEK DOKUM GENEL KAREKTERİSTİK ÖZELLİKLERİ: - KESIK KONIK UCLU SILINDIR KESIK KONIK UC - EBATLAR: 30 MM SILINDIRIK IC CAP:50 MM - SILINDIRIK DIS CAP:75 MM - KESIK KONIK UZUNLUGU:15 MM - TOPLAM YUKSEKLIK:100 MM - HACIM:0,18 DM3 - SEKILLENDIRILMIS BESLEYICI YUKSEK EGZOTERMIK KARAKTERLI BESLEYICI GOMLEK | PALET ÜZERİNDE ABALAJLI | 100,00 | -
8 | BOYA ALUMINA-SILIKAT ALKOL BAZ | KG | 500,00 | KULLANIM YERİ: PIK, SFERO DOKUM KALIP VE MACALAR ICIN UYGULAMA METODU: FIRCA DALDIRMA,SPREY VE YIKAMA ILE UYGULAMA ÖZEL HUSUSLAR: KATI MADDE MIKTARI (125ºC): %68-72 PROMIKS BOMESI:100-110 COKME: (40 BE,24 SAAT):%10 RENK: KIRMIZI MALZEME İSMİ: ALKOL BAZLI, ALUMINA SILKAT ESASLI KALIP VE MACA BAYASI BİRİM PAKET TİPİ: 25 KG.LIK PLASTIK BIDONDA İLAVE ÖZELLİKLER: STOK SURESI (20°C), KAPALI AMBALAJDA VE KURU ORTAMDA 6 AY | 25 VEYA 50 KGLIK AĞIZI KAPALI KOVALARDA | 500,00 | -
9 | UC TERMOKUPL | AD | 100,00 | MALZEME İSMİ: TERMOKUPL GENEL KARAKTERİSTİK ÖZELLİKLERİ: - DAYANMA ISISI: 1750 DERECE - YUVARLAK ICI BOS MUKAVVA GOVDE - GOVDE BOYU: 390 MM - GOVDE DIS CAP: 30 MM - GOVDE IC CAP: 18 MM - YUKSEKLIK: 20 MM - 2 BACAKLI CAM UC ELYAF UC MUHAFAZA - BOY:90-150 MM ELYAF UC DIS CAP 40-50 MM | UYGUN KARTON KUTULARDA | 100,00 | -
10 | EGZOTERMIK TOZ | KG | 100,00 | MALZEME İSMİ: EKZOTERMIK BESLEYICI TOZ REAKSIYON SURESI: 10-15 SN YOGUNLUK: 1.15-1.20 GR/CM3 GENEL KARAKTERİSTİK ÖZELLİKLER: - ALUMINYUM ICERIR. - EKZOTERMIK BESLEYICI TOZ. - 25 SANTIGRAD DERECEDE STOK SURESI "1" YILDIR. - KAPALI VE KURU AMBALAJLI. | 25 VEYA 40 KG LIK TORBALAR HALİNDE | 100,00 | -
11 | TAS KESME DUZ 400x4x40 MM | AD | 100,00 | MALZEME İSMİ: TAS KESME DUZ GENEL KAREKTERİSTİK ÖZELLİKLERİ: - KALINLIK:4 MM - CAP:400 MM - GOBEK (DELIK) CAPI:40 MM - ASINDIRICI TIPI: A - TANE BOYUTU:30 KUM BF:BAKALIT TAKVIYELI - CEVRE HIZI:80-100M/S - SERTLIK: R, DOKU:7 - TIP-41:DUZ KESME TASI,CESIT-1EVSAF:A30R7BF STANDART NO: TS 291-18 ISO 603-15 | UYGUN KARTON KUTULARDA | 100,00 | -
12 | NIKEL RAFINE | KG | 500,00 | MALZEME İSMİ: RAFİNE NİKEL ÖZEL HUSUSLAR: TİCARİ TİP BİRİNCİ KALİTE. KİMYASAL BİLEŞİMİ: - T-NI: %99,90 MAX C - C: 0,08 - CU: 0,30 - FE: 0,03 - MN: 0,030 - Sİ: 0,030 STANDART NO: TS 5180 | UYGUN AMBALAJLARDA | 500,00 | -
13 | GRID RASPA METALIK OLMAYAN | KG | 108000 | MALZEME İSMİ: TIP-4 KOMUR FIRINI RASPA CURUFU (COAL FURNACE SLUG) GENEL KAREKTERİSTİK ÖZELLİKLERİ: - SARTNAME/TS NO: TS EN ISO 11126-4 ÖZEL HUSUSLAR: İSTEKLİ FİRMALAR ÜRÜNE AİT STANDARTLARI GÖSTERİR BİLGİLERİ TESLİM EDECEKLERDİR. | ORİJİNAL AMBALAJINDA | - | 108000
Teslim Süresi: 13'üncü sırada yer alan malzemenin sözleşmenin imzalanmasına müteakip 54.000 Kg'si en geç 90 gün geri kalan 54.000 Kg'si ise en geç 180 gün , diğer malzemeler en geç 120 gün içerisinde teslim edilecektir.

## D.TEMİN-1 (2)
EK-1
SATIN ALINACAK MALZEME LİSTESİ
S/N | MALZEME ADI | ALIMA ESAS KARAKTERİSTİK ÖZELLİKLER | TESLİM ŞEKLİ | İHTİYAÇ MİKTARI | DB | TESLİM YERİ |  | TESLİM SÜRESİ
[6 empty] | GÖLCÜK TERSANESİ KOMUTANLIĞI | İSTANBUL TERSANESİ KOMUTANLIĞI
1 | MANGANEZ METALIK | MALZEME İSMİ: METALIK MANGANEZ ÖZEL HUSUSLAR: MIN 1,5 MM KALINLIGINDA KATOT YAPRAKLARI HALİNDE MALZEME : - Mn %98.5 MIN - S %0.022 MAX - C %0.013 MAX - P %0.003 - FE+SE+Sİ %0.07 MAX STANDART NO: TS 10169 | 250 KG LIK VARİLLERDE | 250 | KG | 250 | - | 120 GÜN
2 | KUM SILIKA BEYAZ AFS 43-47 | MALZEME İSMİ: BEYAZ DÖKÜM KUMU AFS 43-47 GENEL KAREKTERİSTİK ÖZELLİKLER: - KURU KUM - SILIS KUMU ELEK BOYUTU AFS 43-47 - KIL EN COK %0,20 - RUTUBET EN COK %0,5 - ELEK BOYUTU DAGILIMI: // 355-500 MİKRON %10-35 // 250-355 MİKRON %30-50 // 180-250 MİKRON %15-30 // 125-180 MİKRON %1-6 // 90-125 MİKRON EN COK 1,5 // 0-90 MİKRON EN COK % 0,3 | 1000 KG ÇUVALLARDA | 155000 | KG | 155000 | - | 120 GÜN
3 | BILYE RASPALAMA CELIK TIP S550 | MALZEME İSMİ: YUKSEK KARBONLU CELIK DOKUM GENEL KAREKTERİSTİK ÖZELLİKLERİ: - TIP:TS EN ISO 11124 M/HCS/S550 - SERTLIK: 390 - 530 HV - ELEK GOZ ACIKLIGI: 1,41 MM.DE ELEK USTU KALAN MINIMUM % 85 | 25 KG LIK TORBALAR HALİNDE | 250 | KG | 250 | - | 120 GÜN
4 | FILTRE SERAMIK KOPUK 75x75x22 | MALZEME İSMİ: FILTRE SERAMIK KOPUK GENEL KAREKTERİSTİK ÖZELLİKLERİ: - MLZ: SILISYUM KARBUR (SIC) ESASLI - EBAT:75X75X22 MM - BIRIM ALANDAKI GOZENEK MIKTARI:PPI 10 - SEKIL:KARE - METAL DOKUM ISLERI ICIN | UYGUN KARTON KUTULARDA | 700 | AD | 650 | 50 | 120 GÜN
5 | FILTRE SERAMIKKOPUK 100x100x22 | MALZEME İSMİ: FILTRE SERAMIK KOPUK GENEL KAREKTERİSTİK ÖZELLİKLERİ: - MLZ: SILISYUM KARBUR (SIC) ESASLI - EBAT:100X100X22 MM - BIRIM ALANDAKI GOZENEK MIKTARI:PPI 10 - SEKIL: KARE - METAL DOKUM ISLERI ICIN | UYGUN KARTON KUTULARDA | 250 | AD | 150 | 100 | 120 GÜN
6 | GOMLEK BESLEYICI DOKUM 0,40 DM3 | MALZEME İSMİ: BESLEYICI GOMLEK DOKUM GENEL KAREKTERİSTİK ÖZELLİKLERİ: - DUZ SILINDIR GOMLEK - EBATLAR: 150 MM IC CAP:60 MM DIS CAP:86 MM - HACIM: 0,40 DM3 - SEKILLENDIRILMIS BESLEYICI YUKSEK EGZOTERMIK KARAKTERLI BESLEYICI GOMLEK | PALET ÜZERİNDE ABALAJLI | 100 | AD | 100 | - | 120 GÜN
7 | GOMLEK BESLEYICI DOKUM 0,18 DM3 | MALZEME İSMİ: BESLEYICI GOMLEK DOKUM GENEL KAREKTERİSTİK ÖZELLİKLERİ: - KESIK KONIK UCLU SILINDIR KESIK KONIK UC - EBATLAR: 30 MM SILINDIRIK IC CAP:50 MM - SILINDIRIK DIS CAP:75 MM - KESIK KONIK UZUNLUGU:15 MM - TOPLAM YUKSEKLIK:100 MM - HACIM:0,18 DM3 - SEKILLENDIRILMIS BESLEYICI YUKSEK EGZOTERMIK KARAKTERLI BESLEYICI GOMLEK | PALET ÜZERİNDE ABALAJLI | 100 | AD | 100 | - | 120 GÜN
8 | BOYA ALUMINA-SILIKAT ALKOL BAZ | KULLANIM YERİ: PIK, SFERO DOKUM KALIP VE MACALAR ICIN UYGULAMA METODU: FIRCA DALDIRMA,SPREY VE YIKAMA ILE UYGULAMA ÖZEL HUSUSLAR: KATI MADDE MIKTARI (125ºC): %68-72 PROMIKS BOMESI:100-110 COKME: (40 BE,24 SAAT):%10 RENK: KIRMIZI MALZEME İSMİ: ALKOL BAZLI, ALUMINA SILKAT ESASLI KALIP VE MACA BAYASI BİRİM PAKET TİPİ: 25 KG.LIK PLASTIK BIDONDA İLAVE ÖZELLİKLER: STOK SURESI (20°C), KAPALI AMBALAJDA VE KURU ORTAMDA 6 AY | 25 VEYA 50 KGLIK AĞIZI KAPALI KOVALARDA | 500 | KG | 500 | - | 120 GÜN
9 | UC TERMOKUPL | MALZEME İSMİ: TERMOKUPL GENEL KARAKTERİSTİK ÖZELLİKLERİ: - DAYANMA ISISI: 1750 DERECE - YUVARLAK ICI BOS MUKAVVA GOVDE - GOVDE BOYU: 390 MM - GOVDE DIS CAP: 30 MM - GOVDE IC CAP: 18 MM - YUKSEKLIK: 20 MM - 2 BACAKLI CAM UC ELYAF UC MUHAFAZA - BOY:90-150 MM ELYAF UC DIS CAP 40-50 MM | UYGUN KARTON KUTULARDA | 100 | AD | 100 | - | 120 GÜN
10 | EGZOTERMIK TOZ | MALZEME İSMİ: EKZOTERMIK BESLEYICI TOZ REAKSIYON SURESI: 10-15 SN YOGUNLUK: 1.15-1.20 GR/CM3 GENEL KARAKTERİSTİK ÖZELLİKLER: - ALUMINYUM ICERIR. - EKZOTERMIK BESLEYICI TOZ. - 25 SANTIGRAD DERECEDE STOK SURESI "1" YILDIR. - KAPALI VE KURU AMBALAJLI. | 25 VEYA 40 KG LIK TORBALAR HALİNDE | 100 | KG | 100 | - | 120 GÜN
11 | TAS KESME DUZ 400x4x40 MM | MALZEME İSMİ: TAS KESME DUZ GENEL KAREKTERİSTİK ÖZELLİKLERİ: - KALINLIK:4 MM - CAP:400 MM - GOBEK (DELIK) CAPI:40 MM - ASINDIRICI TIPI: A - TANE BOYUTU:30 KUM BF:BAKALIT TAKVIYELI - CEVRE HIZI:80-100M/S - SERTLIK: R, DOKU:7 - TIP-41:DUZ KESME TASI,CESIT-1EVSAF:A30R7BF STANDART NO: TS 291-18 ISO 603-15 | UYGUN KARTON KUTULARDA | 100 | AD | 100 | - | 120 GÜN
12 | NIKEL RAFINE | MALZEME İSMİ: RAFİNE NİKEL ÖZEL HUSUSLAR: TİCARİ TİP BİRİNCİ KALİTE. KİMYASAL BİLEŞİMİ: - T-NI: %99,90 MAX C - C: 0,08 - CU: 0,30 - FE: 0,03 - MN: 0,030 - Sİ: 0,030 STANDART NO: TS 5180 | UYGUN AMBALAJLARDA | 500 | KG | 500 | - | 120 GÜN
Teslim Süresi: Malzemeler en geç 120 gün içerisinde teslim edilecektir.