## Ek-1
[6 empty] | AL VE MG TOZU İHTİYAÇ LİSTESİ |  |  | İKN: 2024/1641840
S. NU | STOK NU. | MALZEMENİN ADI | MİKTAR |  | REFERANS NU. (Parça n.veya Muadili malzeme) | MALZEME ÖZELLİKLERİ | TEKNİK ŞARTNAMESİ | İSTENDİĞİ ANA MALZEME | DOKÜMAN NU.
1'İNCİ KISIM ALÜMİNYUM TOZU
1 | 6810KK0814811 | Alüminyum Tozu, 150-330 Mikron | 10000 | Kg |  | Alüminyum tozu, *Cas No: 7429-90-5 *Tane boyut dağılımı: 150-330 mikron. Bu husus yüklenici tarafından taahhüt edilecektir. *Saflık: en az %99.7 olacaktır. Bu husus yüklenici tarafından belgelendirilecektir. *Tozun kimyasal analizinde safsızlık oranları rapor edilecektir. *Partikül şekli: Küresel olacaktır. Bu husus yüklenici tarafından belgelendirilecektir. *Hava geçirmeyen ve nemden etkilenmeyecek şekilde antistatik ambalajlarda paketlenecektir. *Ürün adı, tane boyutu, net ağırlık, tedarikçi bilgileri ve üretim tarihi bilgileri etiket üzerinde yer alacaktır. *Teslimat öncesinde numune talep edilebilecektir. Numune ücretsiz olarak gönderilecektir. *Malzeme Güvenlik Bilgi Formu (MSDS) istenecektir. | - |  | KKKPMZ42740004
2'İNCİ KISIM MAGNEZYUM TOZU
2 | 6810KK0814812 | Magnezyum Tozu, 150-330 Mikron | 10000 | Kg |  | Magnezyum tozu, *Cas No: 7439-95-4 *Tane boyut dağılımı: 150-330 mikron. Bu husus yüklenici tarafından taahhüt edilecektir. *Saflık: en az %99.7 olacaktır. Bu husus yüklenici tarafından belgelendirilecektir. *Tozun kimyasal analizinde safsızlık oranları rapor edilecektir. *Partikül şekli: Küresel olacaktır. Bu husus yüklenici tarafından belgelendirilecektir. *Hava geçirmeyen ve nemden etkilenmeyecek şekilde antistatik özellikte ambalajlanacaktır. *Ürün adı, tane boyutu, net ağırlık, tedarikçi bilgileri ve üretim tarihi bilgileri etiket üzerinde yer alacaktır. *Teslimat öncesinde numune talep edilebilecektir. Numune ücretsiz olarak gönderilecektir. *Malzeme Güvenlik Bilgi Formu (MSDS) istenecektir. | - |  | KKKPMZ42740003
AÇIKLAMALR:
(1) Aksi belirtilmediği müddetçe alımlarda stok numarası bilgileri esas alınacaktır.
(2) Belgeler, üretici firmanın kalite kontrol test raporları/test sonuçları veya ürün kalite sertifikası veya akredite edilmiş laboratuvarlardan veya kamu kurum ve kuruluşlardan alınmış onaylı test/analiz raporlarından birisi olacaktır. Belgeler, yüklenici tarafından muayene esnasında Muayene ve Kabul Komisyonuna verilecektir.
(3)Taahhütler, yüklenici tarafından, üretici firma veya yetkili temsilcisi/satıcısı firma tarafından onaylı ürün teknik kataloglarına/dokümanına atıf yapan yazılı taahhüt olarak verilecek, atıf yapılan onaylı katalog/doküman, yazılı taahhüde ek yapılacaktır.