## 12Klm
S. NO | STOK NUMARASI | MALZEMENİN ADI | TEKNİK ŞARTNAME | AÇIKLAMALAR
1 | 9640270245269 | PİK DÖKÜM HEMATİT H2 | 7BMK-D-137-A | Tip6.Çeşit2. Külçe ağırlığı:5kg-15kg aralığında olacaktır.
2 | 9630270247824 | FERRO KROM |  | ÇELIK DÖKÜMDE MUKAVEMET SAĞLAR, TANE BÜYÜKLÜĞÜ:10-100 MM CR %65-75, C %0.10-0.25, Sİ MAX %1.5, S MAX %0.030, P MAX %0.050,N MAX % 0.15 TS ISO 5448 uygun olduğu belgelendirilecektir.
3 | 3680KK0044150 | REÇİNE, ALPHASET TPA 38 |  | ALPHASET TPA 38 FENOLİK REÇİNE VİSKOZİTE(FC1,25°C):16-30 SANİYE PH:12,5-13,2 SERBEST FORMALDEHİT(MAX):% 0,5 SERBEST FENOL(MAX):%1 AZOT:%(0,8-1,2) İZOSİYANAT:%0 ALEVLENME NOK(KAPALI KAP):> 100°C YOĞUNLU(20°C ):1,23-1,25 GR/CM³ FENOL-FORMALDEHİT TİPİ, HAVADA SERTLEŞEN ALKALİ FENOLİT REÇİNE RAF ÖMRÜ, TESLİM TARİHİNDEN İTİBAREN EN AZ 6 AY OLACAKTIR
4 | 4240KK0048755 | POLYESTER REÇİNE, SIVI |  | KOBALT,OKTAAT VE MEK,PEROKSİT İLAVESİ İLE KULLANILMAKTADIR. ELYAF TİPİ E9 RAF ÖMRÜ, TESLİM TARİHİNDEN İTİBAREN EN AZ 6 AY OLACAKTIR
5 | 3680KK0596425 | AFS 40-45 SİLİS KUMU |  | Sentetik Silika Döküm Kumu Tane büyüklüğü 40-45 AFS olacaktır. Kurutulmuş Sentetik Silika Döküm Kumu Nem Miktarı en çok %1 olacaktır. Reçineli döküm sisteminde kullanılacaktır. Silika kum yıkanmış olacaktır. Ambalaj şekli.: En az 1 tonluk BIG-BAG şeklinde olacaktır. BIG-BAG'lerde yırtılma olmayacaktır. BIG-BAG'lerden kaynaklanan kum kayıpları yüklenici tarafından karşılanacaktır.
6 | 9640270194801 | KÜLÇE PİK DEMİR | 7BMK-D-137-A | Tip6.Çeşit1. Külçe ağırlığı:Külçe ağırlığı:5kg-15kg aralığında olacaktır.
7 | 8010KK0415849 | SERTLEŞTİRİCİ |  | 2K AKRİPOL POLİZOSİYANAT REÇİNESİ GÖRÜNÜŞ : SIVI, PARLAMA NOKTASI : 26 °C, TUTUŞMA SICAKLIĞI : 370 °C, YOĞUNLUK (20 °C) : 0,97765 G/CM³ AKZO NOBEL RAF ÖMRÜ, TESLİM TARİHİNDEN İTİBAREN EN AZ 6 AY OLACAKTIR
8 | 6810KK0044902 | REÇİNE SERTLEŞTİRİCİSİ Th5 |  | FENOL-FORMALDEHİT TİPİ REÇİNE SERTLEŞTİRİCİSİ STANDART TH 5 TİPİ REÇİNE SERTLEŞTİRİCİ FİZİKSEL FORMU:BERRAK SIVI, YOĞUNLUK (20 °C):1,197-1,207GRAM/CM³ RAF ÖMRÜ, TESLİM TARİHİNDEN İTİBAREN EN AZ 6 AY OLACAKTIR
9 | 6810KK0132813 | REÇİNE SERTLEŞTİRİCİSİ, Th7 |  | FENOL-FORMALDEHİT TİPİ REÇİNE SERTLEŞTİRİCİSİ FİZİKSEL FORMU:BERRAK SIVI, YOĞUNLUK (20 °C):1,157 - 1,167 GRAM/CM³ STANDART TH 7 TİPİ REÇİNE SERTLEŞTİRİCİ RAF ÖMRÜ, TESLİM TARİHİNDEN İTİBAREN EN AZ 6 AY OLACAKTIR
İbrahim MUTLU
Elkt.Müh.
İmlt.Prj.Etüt Ks.
Mehmet Cansın KURT
Mak.Müh.
İmlt.Prj.Etüt Ks.
Özgür ÖZDEMİR
Mak.Müh.
Etüt Prj.Böl.A.Vek.