## MLZ.LİS. SON
YAZILI AÇIKLAMALAR
S.NU | STOK NUMARASI | REFERANS NUMARASI | MALZEMENİN CİNSİ | ŞARTNAME NUMARASI | TEKNİK ŞARTNAME İDARENİN İNİSİYATİFİNE BIRAKILAN ÖZELLİKLER | AÇIKLAMA
1 | 8010KK0400744 | ‌YARI MAT HAKİ BOYA, 1TK=1 KG BOYA+0,5KGSERT.+0,5KGTİNER. | YARI MAT AKRİLİK HAKİ BOYA TK(1 KG.BOYA+0,5 KG.SERT.+0,5KG.TİNER) RAL KODU=6014 | TEKNİK ŞARTNAMESİ YOKTUR. |  | Kurşun ve arsenik içermeyecektir. Bu husus yüklenici firma tarafından taahhüt edilecektir. Boyaların imal tarihi ile teslim tarihi arasında en fazla 4 ay süre bulunacaktır. Ağırlık: 2kg (1kg Boya + 0,5kg Sertleştiricisi + 0,5kgTiner) Birim takımda 3(üç) adet malzeme (boya + sertleştirici + tiner) olacaktır. Malzemeler teneke kutularda olacaktır. Malzeme ile birlikte üretici firmadan alınmış 5 adet MSDS (Malzeme Güvenlik Bilgi Formu) formu Muayene Komisyonuna teslim edilecektir. 200C deki dokunma kuruması en fazla 2 saat, montaj kuruması en fazla 8 saat olacaktır.
2 | 8010KK0607254 | ‌AKRİLİK GRİ BOYA SETTİ | YARI MAT AKRİLİK GRİ BOYA TK(1 KG.BOYA+0,5 KG.SERT.+0,5KG.TİNER) RAL KODU= 7004 | TEKNİK ŞARTNAMESİ YOKTUR. |  | Kurşun ve arsenik içermeyecektir. Bu husus yüklenici firma tarafından taahhüt edilecektir. Boyaların imal tarihi ile teslim tarihi arasında en fazla 4 ay süre bulunacaktır. Ağırlık: 2kg (1kg Boya + 0,5kg Sertleştiricisi + 0,5kgTiner) Birim takımda 3(üç) adet malzeme (boya + sertleştirici + tiner) olacaktır. Malzemeler teneke kutularda olacaktır. Malzeme ile birlikte üretici firmadan alınmış 5 adet MSDS (Malzeme Güvenlik Bilgi Formu) formu Muayene Komisyonuna teslim edilecektir. 200C deki dokunma kuruması en fazla 2 saat, montaj kuruması en fazla 8 saat olacaktır.
3 | 8010270241932 | AK-686 | BOYA, ASTAR, AKRİLİK (4+1) | TEKNİK ŞARTNAMESİ YOKTUR |  | Kurşun ve arsenik içermeyecektir.. Bu hususlar yüklenici firma tarafından taahhüt edilecektir. Boyaların imal tarihi ile teslim tarihi arasında en fazla 4 ay süre bulunacaktır. Karışım oranı: %20 oranında (1 birim) sertleştirici + %80 oranında (4 birim) boya olacaktır. 4 kısım akrilik astar boya 1 kısım sertleştirici ile karıştırılarak kullanılacaktır. Malzeme ile birlikte üretici firmadan alınmış 5 adet MSDS (Malzeme Güvenlik Bilgi Formu) formu Muayene Komisyonuna teslim edilecektir. 200C deki dokunma kuruması en fazla 2 saat, montaj kuruması en fazla 8 saat olacaktır.
4 | 8010KK0053006 | 16001DS0099 | BOYA, SERTLEŞTİRİCİ, AKRİLİK | TEKNİK ŞARTNAMESİ YOKTUR |  | İçerisindeki izosiyanat oranı en az %35 olacaktır. Bu husus yüklenici firma tarafından taahhüt edilecektir. Sertleştiricinin imal tarihi ile teslim tarihi arasında en fazla 4 ay süre bulunacaktır. Malzeme ile birlikte üretici firmadan alınmış 5 adet MSDS (Malzeme Güvenlik Bilgi Formu) formu Muayene Komisyonuna teslim edilecektir. Boya ile karıştırıldıktan sonra 200C deki dokunma kuruması en fazla 2 saat, montaj kuruması en fazla 8 saat olacaktır.
5 | 8010270568569 | 2ABMK00046 | MACUN,POLYESTER | TEKNİK ŞARTNAMESİ YOKTUR |  | 1 kg.'lık teneke kutularda olacaktır. Malzeme ile birlikte üretici firmadan alınmış 5 adet MSDS (Malzeme Güvenlik Bilgi Formu) formu Muayene Komisyonuna teslim edilecektir. Polyester reçine esaslı olacaktır. En az %18 doymamış polyester reçinesi ve en az %14 stiren monomeri içerecektir. Bu hususlar taahhüt edilecektir.
6 | 8030KK0364010 | TEROTEX-HV 400 | SİYAH KOROZYON ÖNLEYİCİ (Tereson RBR 2000 HS) | TEKNİK ŞARTNAMESİ YOKTUR |  | Siyah renkte olacaktır. 200C yoğunluk; 1,22±0,05 g/ml. olacaktır. Bu husus (Üretici firmanın kalite kontrol test raporları/test sonuçları veya ürün kalite sertifikası veya ulusal veya uluslararası standarda uygunluk belgesi veya akredide edilmiş labaratuvarlardan veya kamu kurum ve kuruluş laboratuvarlarından alınmış onaylı test/analiz raporlarından birirsi olacaktır). Malzeme ile birlikte üretici firmadan alınmış 5 adet MSDS (Malzeme Güvenlik Bilgi Formu) formu Muayene Komisyonuna teslim edilecektir.
7 | 8135270105241 | 05001HB0012 | MASKELEME BANDI 4 CM. | TEKNİK ŞARTNAMESİ YOKTUR |  | Kendinden yapışkanlı ve 40±0,2 mm.genişliğinde olacaktır.
8 | 7510270269472 | ‌KAGIT BANT 30MM | MASKELEME BANDI 3 CM. | TEKNİK ŞARTNAMESİ YOKTUR |  | Kendinden yapışkanlı ve 30±0,2 mm.genişliğinde olacaktır.
9 | 8010270092993 | ‌SENTETIK TINER- 07-15LT | TİNER SENTETIK | 202-0000-8010-084-000-B OCAK 2020 Sentetik Tiner Teknik Şartnamesi | TEKNİK ŞARTNAMEDE İDARENİN İNİSİYATİFİNE BIRAKILAN ÖZELLİKLER AŞAĞIDA BELİRTİLMİŞTİR. | Tiner en fazla 12 lt.lik teneke kutularda olacaktır.
10 | 8010270039817 | ‌8010-DA-009-5806 | TİNER SELÜLOZİK | 202-0000-8010-086-000-B ŞUBAT 2017 Selülozik Tiner Teknik Şartnamesi | TEKNİK ŞARTNAMEDE İDARENİN İNİSİYATİFİNE BIRAKILAN ÖZELLİKLER AŞAĞIDA BELİRTİLMİŞTİR. | Tiner en fazla 12 lt.lik teneke kutularda olacaktır.
202-0000-8010-084-000 B OCAK 2020 SAYILI TEKNİK ŞARTNAME ATIFLARI
T.Ş. Madde 3.1.3 'e göre Kalite Güvence ve Ürün Kalite Belgesi istenmeyecektir.
T.Ş. Madde 3.3.1.'e göre Ambalajlama ve etiketleme ile ilgili hususlar sözleşmenin bentlerinde belirtilmiştir. (Malzemeler; garanti süreci boyunca depolama şartlarından, ısıdan, korozyondan, paslanma ve oksitlenme durumlarından etkilenmeyecek şekilde uygun ambalajlı olarak teslim edilecektir.)
202-0000-8010-086-000 B ŞUBAT 2017 SAYILI TEKNİK ŞARTNAME ATIFLARI
T.Ş. Madde 3.1.4 'e göre Kalite Güvence ve Ürün Kalite Belgesi istenmeyecektir.
T.Ş. Madde 3.2.1.'e göre Ambalajlama ve etiketleme ile ilgili hususlar sözleşmenin bentlerinde belirtilmiştir. (Malzemeler; garanti süreci boyunca depolama şartlarından, ısıdan, korozyondan, paslanma ve oksitlenme durumlarından etkilenmeyecek şekilde uygun ambalajlı olarak teslim edilecektir.)
(İMZALI)
Rabia ERYILMAZ
Kim.Yük.Müh.
Etüt ve Prj.Böl.
(İMZALI)
Zafer AKGÖL
Müh.Yb
Etüt ve Prj.Böl.A.