## HAMMADDE 38 KALEM
YAZILI AÇIKLAMALAR
S.NU. | STOK NUMARASI | REFERANS NUMARASI | MALZEMENİN CİNSİ | TEKNİK ŞARTNAME NUMARASI | TEKNİK ŞARTNAMEDE İDARENİN İNİSİYATİFİNE BIRAKILAN ÖZELLİKLER | AÇIKLAMA
1 | 6505270040669 | ‌KADEKS 40 500 ML SISE | ‌POTASYUM KLORUR SOL | TEKNİK ŞARTNAMESİ YOKTUR. |  | * ‌Çinko kaplama banyosunda kullanılacaktır. * CAS NO: 7447-40-7 olacaktır. *Malzeme ile birlikte MSDS formu 5 (Beş) nüsha olarak getirilecektir.
2 | 6810270069631 | 05001HT0070 | ‌HİDROKLORİK ASİT,TEKNİK (TUZ RUHU 42 BOME) | TEKNİK ŞARTNAMESİ YOKTUR. |  | * ‌Metal kaplama öncesi temizleme banyosunda kullanılacaktır. * CAS NO: 7647-01-0 olacaktır. *Malzeme ile birlikte MSDS formu 5 (Beş) nüsha olarak getirilecektir.
3 | 6810270196036 | 07002HA0100 | ‌ASİT KROMİK,TEKNİK | TEKNİK ŞARTNAMESİ YOKTUR. |  | * ‌Sert krom kaplama banyosunda kullanılacaktır. * CAS NO: 1333-82-0 olacaktır. *Malzeme ile birlikte MSDS formu 5 (Beş) nüsha olarak getirilecektir.
4 | 6810270246826 | AY282 | NİKEL SÜLFAT | TEKNİK ŞARTNAMESİ YOKTUR. |  | * ‌Nikel kaplama banyosunda kullanılacaktır. * CAS NO: 10101-97-0 olacaktır. *Malzeme ile birlikte MSDS formu 5 (Beş) nüsha olarak getirilecektir.
5 | 6810270246979 | AY283 | ‌NİKEL KLORÜR/TEKNİK | TEKNİK ŞARTNAMESİ YOKTUR. |  | * ‌Nikel kaplama banyosunda kullanılacaktır. * CAS NO: 7791-20-0 olacaktır. *Malzeme ile birlikte MSDS formu 5 (Beş) nüsha olarak getirilecektir.
6 | 6850014774155 | VCI-426 | ‌METAL PAS SÖKÜCÜ | TEKNİK ŞARTNAMESİ YOKTUR. |  | *Demir, karbon, çelik, bakır,alüminyum, magnezyum ve bunların alaşımlarında doğal olarak oluşan oksitleri kaldırmak için tasarlanmış, su bazlı bir konsentre olacaktır. * Malzeme ile birlikte üretici firmaya ait MSDS formu yüklenici tarafından 5 nüsha olarak getirilecektir.
7 | 6850123520474 | ‌SURTEC 758 A 30 KG | ‌PARLATMA BESLEME ÇİNKO | TEKNİK ŞARTNAMESİ YOKTUR. |  | *Sıvı halde olacaktır. 20ºC de pH değeri 5,5-6,5 olacaktır. *20ºC'de yoğunluk değeri 1,05-1,14 g/lt olacaktır. * Bu hususlar belgelendirilecektir.(Üretici firmanın kalite kontrol test raporları/test sonuçları veya ürün kalite sertifikası veya ulusal veya uluslararası standarda uygunluk belgesi veya akredide edilmiş labaratuvarlardan veya kamu kurum ve kuruluş laboratuvarlarından alınmış onaylı test/analiz raporlarından birirsi olacaktır.) *Asitli çinko kaplama banyosunda kullanılacaktır. *Malzeme ile birlikte üretici firmadan alınmış 5 (Beş) adet MSDS (Malzeme Güvenlik Bilgi Formu) formu Muayene Komisyonuna teslim edilecektir.
8 | 6850270074618 | RIDOLINE A52 | ‌KİMYASAL, YAĞ ALMA;25 KG,LIK AMBALAJLARDA | TEKNİK ŞARTNAMESİ YOKTUR. |  | *Kaplama prosesi öncesi parça ve muhtelif malzemeler üzerindeki (alüminyum parça hariç) pas, karbon birikintisi, korozyon ve yağın kimyasal temizliği amacıyla kullanılacaktır. *Sodyum hidroksit içeriği >20, sodyum glukonat >10, etilendiamin tetra asetik asit sodyum tuzu > 5, metilen prolidone >20, noniyonik surfektan %1-10, silika ve fosfat %1-10 olacaktır. Bu hususlar taahhüt edilecektir. *pH (10 g/ l H20), 20 santigrat derecede; 12,0-13,5 olacaktır. * Bu husus belgelendirilecektir.(Üretici firmanın kalite kontrol test raporları/test sonuçları veya ürün kalite sertifikası veya ulusal veya uluslararası standarda uygunluk belgesi veya akredide edilmiş labaratuvarlardan veya kamu kurum ve kuruluş laboratuvarlarından alınmış onaylı test/analiz raporlarından birirsi olacaktır.) *Malzeme ile birlikte üretici firmadan alınmış 5 (Beş) adet MSDS (Malzeme Güvenlik Bilgi Formu) formu Muayene Komisyonuna teslim edilecektir.
9 | 6850270074619 | ‌THERMOIL GRANODINE TH112 | ‌MANGAN FOSFAT KİMYASALI; ( 25 KG,LIK BİRİM MİKTARLAR,DA OLACAKTIR ) | TEKNİK ŞARTNAMESİ YOKTUR. |  | *Sıvı halde olacaktır.20ºC de pH değeri 2 den küçük olacaktır. *20ºC'de yoğunluk değeri 1,29-1,33 g/lt olacaktır. * Bu hususlar belgelendirilecektir.(Üretici firmanın kalite kontrol test raporları/test sonuçları veya ürün kalite sertifikası veya ulusal veya uluslararası standarda uygunluk belgesi veya akredide edilmiş labaratuvarlardan veya kamu kurum ve kuruluş laboratuvarlarından alınmış onaylı test/analiz raporlarından birirsi olacaktır.) *Mangan fosfat kaplama banyosunda kullanılacaktır. *Malzeme ile birlikte üretici firmadan alınmış 5 (Beş) adet MSDS (Malzeme Güvenlik Bilgi Formu) formu Muayene Komisyonuna teslim edilecektir.
10 | 6850270275429 | 0000GK0034633 | ‌POLYESTER REÇİNE, FİBERGLAS ÜRETİMİNDE GEL COAT SERTLEŞTİRİCİSİ, ŞEFFAF | TEKNİK ŞARTNAMESİ YOKTUR. |  | *MKEK-P(METİLETİLKETONPEROKSİT) bazlı olacaktır. *20ºC'de yoğunluk değeri 1,16 ± 0,005 g/cm3 olacaktır. *Malzeme ile birlikte üretici firmadan alınmış 5 (Beş) adet MSDS (Malzeme Güvenlik Bilgi Formu) formu Muayene Komisyonuna teslim edilecektir.
11 | 3680270232374 | BG3 | ‌EGZOTERMİK BESLEYİCİ (BG3) | TEKNİK ŞARTNAMESİ YOKTUR. |  | * İzolasyon Karekterli Besleyici Gömlekler * ŞEKİL: Silindir şeklinde olacaktır. * İç Çap :80 mm, HACİM: 0.70 dm³ olacaktır. * Max. Sıcaklık Noktası: 1500 °C olacaktır. * Yoğınluk :0.65-0.75 gr/cm³ olacaktır. Bu hususlar yüklenici tarafından taahhüt edilecektir.
12 | 6850KK0004250 | ‌8040SIVI9880009 | ‌MANGAN FOSFAT KAZAN KİREÇ ÇÖZÜCÜ | TEKNİK ŞARTNAMESİ YOKTUR. |  | *Sıvı halde olacaktır. 20ºC de pH değeri 2 den küçük olacaktır. *20ºC'de yoğunluk değeri 1,65-1,70 g/lt olacaktır. * Bu hususlar belgelendirilecektir.(Üretici firmanın kalite kontrol test raporları/test sonuçları veya ürün kalite sertifikası veya ulusal veya uluslararası standarda uygunluk belgesi veya akredide edilmiş labaratuvarlardan veya kamu kurum ve kuruluş laboratuvarlarından alınmış onaylı test/analiz raporlarından birirsi olacaktır.) *Mangan fosfat kaplama banyosunda kireç temizliği yapmak amacıyla kullanılacaktır. *Malzeme ile birlikte üretici firmadan alınmış 5 (Beş) adet MSDS (Malzeme Güvenlik Bilgi Formu) formu Muayene Komisyonuna teslim edilecektir.
13 | 6850KK0272353 | SURTEC 7581 | ‌PARLATICI BAŞLANGIÇ ÇİNKO | TEKNİK ŞARTNAMESİ YOKTUR. |  | *Sıvı halde olacaktır. 20ºC de pH değeri 5,0-6,5 olacaktır. *20ºC'de yoğunluk değeri 0,95-0,99 g/lt olacaktır. * Bu hususlar belgelendirilecektir.(Üretici firmanın kalite kontrol test raporları/test sonuçları veya ürün kalite sertifikası veya ulusal veya uluslararası standarda uygunluk belgesi veya akredide edilmiş labaratuvarlardan veya kamu kurum ve kuruluş laboratuvarlarından alınmış onaylı test/analiz raporlarından birirsi olacaktır.) *Asitli çinko kaplama banyosunda kullanılacaktır. *Malzeme ile birlikte üretici firmadan alınmış 5 (Beş) adet MSDS (Malzeme Güvenlik Bilgi Formu) formu Muayene Komisyonuna teslim edilecektir.
14 | 6850KK0396435 | LUMOR J-40 W | ‌SU BAZLI FLOURESCENT PARTİKÜL KONSANTRESİ | TEKNİK ŞARTNAMESİ YOKTUR. |  | * Kahverengi toz süspansiyon şekilinde olacaktır. *Su Bazlı Floresan Manyetik Konsantresi olacaktır. * Manyetik Çatlak kontrolünde kullanılacaktır. * PH: 9,4- 9,6 olacaktır.(Üretici firmanın kalite kontrol test raporları/test sonuçları veya ürün kalite sertifikası veya ulusal veya uluslararası standarda uygunluk belgesi veya akredide edilmiş labaratuvarlardan veya kamu kurum ve kuruluş laboratuvarlarından alınmış onaylı test/analiz raporlarından birirsi olacaktır.) * Hacim: 500 ml.plastik ambalaj içerisinde olacaktır. *Teslim tarihi üretim tarihini en fazla 8 ay geçmiş olacaktır.
15 | 6850KK0430103 | ‌SÜPERFİN 200 F 5 | ‌METAL İŞLEME SIVISI (HONLAMA YAĞI) SÜPERFİN | TEKNİK ŞARTNAMESİ YOKTUR. |  | * Honlama Yağı olacaktır. * Yoğunluk: 20 ºC deki 0,812 - 0,820 g/cm3olacaktır. * Viskosite: 40 ºC deki 4,6-5,8 mm2/s olacaktır. * Bu hususlar belgelendirilecektir.(Üretici firmanın kalite kontrol test raporları/test sonuçları veya ürün kalite sertifikası veya ulusal veya uluslararası standarda uygunluk belgesi veya akredide edilmiş labaratuvarlardan veya kamu kurum ve kuruluş laboratuvarlarından alınmış onaylı test/analiz raporlarından birirsi olacaktır.)
16 | 6850KK0625074 | ‌BONDERITE C-AK 1574 MRO | ‌ULTRASONİC KARBON TEMİZLEYİCİ BONDERITE C-AK 1574 MRO | TEKNİK ŞARTNAMESİ YOKTUR |  | *Turboşarj kanatçıkları üzerindeki karbon birikintisi, korozyon ve yağın ultrasonik banyoda kimyasal temizliği amacıyla kullanılacaktır. *20ºC de 10 gr/lt. lik sulu çözeltideki pH değeri 12-13 olacaktır. *20ºC'de yoğunluk değeri 1,25-1,36 g/lt olacaktır. Bu hususlar belgelendirilecektir.(Üretici firmanın kalite kontrol test raporları/test sonuçları veya ürün kalite sertifikası veya ulusal veya uluslararası standarda uygunluk belgesi veya akredide edilmiş labaratuvarlardan veya kamu kurum ve kuruluş laboratuvarlarından alınmış onaylı test/analiz raporlarından birirsi olacaktır.) *Malzeme ile birlikte üretici firmadan alınmış 5 (Beş) adet MSDS (Malzeme Güvenlik Bilgi Formu) formu Muayene Komisyonuna teslim edilecektir. * Üretici firmanın belirttiği miktardaki malzeme ultrasonic banyoya konulacak. Üretici firma tarafından belirtilen sıcaklıkta 30 dk.süre ile tutulacak. Bu süre sonunda malzeme üzerindeki yağ, karbon birikintisi ve pasın tamamen temizlendiği gözle görülecektir.
17 | 3426KK0611613 | ÇINKO ANOT | ÇİNKO ANOTU | TEKNİK ŞARTNAMESİ YOKTUR |  | *Çinko Anot olacaktır. * Çinko Anot TS EN 1179 'e uygun Çizelge- 1'deki Z1 olacaktır.Bu husus yüklenici firma tarafından TSE uygunluk belgesi ile belgelendirilecektir. * Ebatları : 40X20X5 cmebatlarında olacaktır. Tolerans aralığı ±1 cm olacaktır.
18 | 6810KK0042211 | 10121HA0247 | ‌SPREY ARALDİT KALIP AYIRICI | TEKNİK ŞARTNAMESİ YOKTUR |  | * Araldit Kalıp ayırıcı Sprey olacaktır. * Sprey döküm kalıplarında modelin kalıptan çıkmasını sağlamak amacıyla kullanılabilir olacaktır. * Ambalajlama: 400 ml veya 500 ml olacaktır.
19 | 3680270062647 | AFS 50 | SİLİS KUMU | TEKNİK ŞARTNAMESİ YOKTUR |  | * Silis Kumu olacaktır. * Kum İnceliği: AFS numarası 50-55 olacaktır. (Bu husus yüklenici tarafından taahhüt edilecektir.) * Nem miktarı en çok %10 (yüzde on) olacaktır. (Bu husus yüklenici tarafından belgelendirilecektir.) * Kimyasal Bileşimi: %MgO (en çok 0,45), %Fe2O3 (en çok 0,45), % CaO(En çok 0,50), % Al2O3 (En çok 1,5), % Kil (en çok 2) % SiO2 (Geriye Kalan) olacaktır.(Bu husus yüklenici tarafından belgelendirilecektir.)
20 | 3680270241610 | 6810-ATF-0173 | ‌ASTAR MALZEMESİ, DÖKÜM OCAĞI İÇİN | TEKNİK ŞARTNAMESİ YOKTUR |  | Tane İriliği: 0-4 MM, Kullanım Sıcaklığı: MAX 1700 °C, Dökme Yoğunluğu: 1.8 G/CM³, Kullanım Yeri: PİK, SFERO VE ALAŞIMSIZ çelik dökümlerde.
21 | 6810270568562 | 3439 ATF 0117 | TOZ , KÖMÜR | TEKNİK ŞARTNAMESİ YOKTUR |  | *Kömür Tozu olacaktır. * Kömür tozu TS 5123(T1 dahil)'e uygun ince kömür tozu olacaktır.Bu husus yüklenici firma tarafından TSE uygunluk belgesi ile belgelendirilecektir.
22 | 8030996654494 | ARALDITE SW404 | ‌RESIN: ARALDİT SW 404 MAVİ | TEKNİK ŞARTNAMESİ YOKTUR |  | *Araldit SW 404 Mavi olacaktır. *Malzeme ile birlikte üretici firmadan alınmış 5 (Beş) adet MSDS (Malzeme Güvenlik Bilgi Formu) formu Muayene Komisyonuna teslim edilecektir.
23 | 9630270237093 | 10131 HA0033 | ‌DÖKÜM AŞILAYICI | TEKNİK ŞARTNAMESİ YOKTUR |  | * Kimyasal Bileşimi: Si : %40-50, Mg : %5-7, Ca : En çok %2. Al :En çok % 1.2 olacaktır. * Malzeme Tane Büyüklüğü: 4-5 mm olacaktır. Bu hususlar yüklenici tarafından belgelendirilecektir.
24 | 3680KK0146481 | T952007 | ‌KUM, KALIPLAMA İÇİN | TEKNİK ŞARTNAMESİ YOKTUR |  | * Sıcak kaplama yöntemi ile imal edilir. * Shell Kum 1050 olacaktır. * Malzeme ile birlikte MSDS formu 5 (Beş) nüsha olarak getirilecektir. * Ambalajlama: 50 Kg.-100 Kg. lık çuvallarda olacaktır. * Depolama şartlarından, ısıdan, korozyondan, paslanma ve oksitlenme durumlarından etkilenmeyecek şekilde uygun ambalajlı olarak teslim edilecektir.
25 | 4430KK0209629 | 10121MP0167 | ‌POTA TELLURYUMLU | TEKNİK ŞARTNAMESİ YOKTUR |  | * Boyut: 100'lük olacaktır. * Malzemelerin analiz işlerinde kullanılır olacaktır.
26 | 6810KK0073177 | 10121HE0052 | ‌KALIP AYIRICI: SİLİKON SPREY | TEKNİK ŞARTNAMESİ YOKTUR. |  | * Kalıp Ayırıcı Silikon olacaktır. * Ambalajlama: 400 ml. olacaktır. *Ölçüleri :Ø57,60X250 mm dir.
27 | 9350KK0057131 | 1003 | KİL (BENTONİT) | TEKNİK ŞARTNAMESİ YOKTUR. |  | * Kil (Bentonit) olacaktır. * Kil (Bentonit) TS 5360 'e uygun olacaktır.Bu husus yüklenici firma tarafından TSE uygunluk belgesi ile belgelendirilecektir.
28 | 9310123487546 | S041061 | ‌KAĞIT,SÜBLÜMASYON YAZICI | TEKNİK ŞARTNAMESİ YOKTUR |  | *A4 olacaktır. * 8.3" x 11.7" olacaktır. * 210 x 297 mm olacaktır. *27.1 lb/ 102 g/m 2 olacaktır. Bu hususlar yüklenici tarafından taahhüt edilecektir.
29 | 9330270362386 | ‌1350X2000X3MM BEYAZ | ‌FLEXİGLAS 3MM İKİ TARAFIDA BEYAZ | TEKNİK ŞARTNAMESİ YOKTUR. |  | * ŞEFFAF AKRİLİK LEVHA:3X1350X2000 *Eni: 1350± 5 mm olacaktır. *Kalınlık: 3 mm olacaktır. * Uzunluk: 2000± 5 mm
30 | 9310KK0367843 | ‌500X700X0,50 DELİKLİ KARTON | ‌KARTON, DELİKLİ | TEKNİK ŞARTNEMSİ YOKTUR |  | * Karton, Delikli olacaktır. * Eni :700 ±5 mm * Boyu :500 ±5 mm * Kalınlık : 0,5 mm olacaktır.
31 | 9330KK0041353 | ‌FOLYO-1220X50-KIRMIZI(MAT) | ‌FOLYO KIRMIZI(MAT) | TEKNİK ŞARTNEMSİ YOKTUR |  | Malzeme: PVC Folya Levha olacaktır. Genişlik: 1260 ± 5 mm olacaktır. Uzunluk: 50 ±3 Metre olacaktır. Renk:Kırmızı (Mat) olacaktır.
32 | 9330KK0041359 | 10131HT0443 | ‌TAŞIYICI FOLYO İÇİN | TEKNİK ŞARTNEMSİ YOKTUR |  | Malzeme: PVC Folya Levha olacaktır.(Bu husus yüklenici tarafından taahhüt edilecektir.) Genişlik: 1260 ± 5 mm olacaktır. Uzunluk: 50 ±3 Metre olacaktır. Renk: Şeffaf olacaktır.
33 | 9330KK0041361 | ‌FOLYO-1220X50-BEYAZ(MAT) | ‌BEYAZ FOLYO PVC 1220X50000 MM | TEKNİK ŞARTNEMSİ YOKTUR |  | *Malzeme: PVC Folya Levha olacaktır.(Bu husus yüklenici tarafından taahhüt edilecektir.) *Genişlik: 1260 ± 5 mm olacaktır. *Uzunluk: 50 ±3 Metre olacaktır. *Renk: Beyaz (Mat) olacaktır.
34 | 9330KK0041372 | ‌FOLYO-1220X50-SARI(MAT) | ‌LEVHA,PVC FOLYA | TEKNİK ŞARTNEMSİ YOKTUR |  | * Malzeme: Folvo PVC olacaktır.(Bu husus yüklenici tarafından taahhüt edilecektir.) *Genişlik: 1260 ± 5 mm olacaktır. *Uzunluk: 50 ±3 metre olacaktır. * Renk: Sarı(Mat) olacaktır.
35 | 9330KK0174846 | 7540 | ‌FOLYO PVC SİYAH | TEKNİK ŞARTNEMSİ YOKTUR |  | * Folyo, PVC olacaktır.(Bu husus yüklenici tarafından taahhüt edilecektir.) * Uzunluk: 50 ±3 m olacaktır. *Genişlik: 1220± 5 mm olacaktır.
Note on G24: SELDA TEK (THSSVL.ME.)(KKK)(E):
Selda TEK
Mlz.Müh.
Etüd.Prj.Ks.
Zafer AKGÖL
Müh.Yarbay
Etüd.Prj.Ks.A
Rabia ERYILMAZ
Kim.Yük.Müh.
Etüt ve Prj.Böl.